## SA
cod_suelo | cod_muestra | Autor | Muestra Autor | Nombre Muestra Autor | Parámetros | [11 empty] | Parámetros Especiales | [7 empty] | Coordenadas |  | Coordenadas UTM 19S
[5 empty] | Gs | Clasificación USCS | LL (%) | LP (%) | IP (%) | e | γ (kN/m3) | γd (kN/m3) | c máx (kPa) | c residual (kPa) | phi máx (°) | phi residual (°) | Salinidad (%) | γd-C/S (kN/m3) | γd-salino (kN/m3) | γd-S/S (kN/m3) | estructura | RPV | e fict | e nat | Latitud | Longitud | Norte | Este
SA | 0001 | Foncea et al., 2004 | 1 | Arica 01 | 2.65 | [11 empty] | 8.87 | 18.3447 | 1.49112 | 16.85358 | 1 | 1.232 | 0.543 | 0.441
| 0002 |  | 2 | Arica 02 | 2.7 | [11 empty] | 7.2 | 18.8352 | 1.26549 | 17.56971 | 1 | 1.2 | 0.508 | 0.423
| 0003 |  | 3 | Arica 03 | 2.65 | [11 empty] | 5.35 | 20.1105 | 1.02024 | 19.09026 | 2 | 1.205 | 0.362 | 0.3
| 0004 |  | 4 | Calama | 2.72 | [11 empty] | 7.49 | 18.2466 | 1.01043 | 16.9713 | 1 | 1.183 | 0.572 | 0.483
| 0005 |  | 5 | A. H. 01 | 2.68 | [11 empty] | 82.03 | 19.7181 | 8.88786 | 10.83024 | 1 | 3.028 | 1.427 | 0.471
| 0006 |  | 6 | A. H. 02 | 2.73 | [11 empty] | 110 | 19.2276 | 11.84067 | 9.15273 | 2 | 3.108 | 1.925 | 0.619

## DT
cod_suelo | cod_muestra | Autor | Muestra Autor | Nombre Muestra Autor | Parámetros | [11 empty] | Coordenadas |  | Coordenadas UTM 19S
[5 empty] | Gs | Clasificación USCS | LL (%) | LP (%) | IP (%) | w | γ (kN/m3) | γd (kN/m3) | c máx (kPa) | c residual (kPa) | phi máx (°) | phi residual (°) | Latitud | Longitud | Norte | Este
DT | 0001 | Arenaldi, 2018 | - | - | 2.63 | MH | 62 | 40 | 22 | 70 - 100 |  | 5,89 - 9,81 |  |  | 40 - 50

## PM
cod_suelo | cod_muestra | Autor | Muestra Autor | Nombre Muestra Autor | Parámetros | [11 empty] | Coordenadas |  | Coordenadas UTM 19S
[5 empty] | Gs | Clasificación USCS | LL (%) | LP (%) | IP (%) | e | γ (kN/m3) | γd (kN/m3) | c máx (kPa) | c residual (kPa) | phi máx (°) | phi residual (°) | Latitud | Longitud | Norte | Este

## MC
cod_suelo | cod_muestra | Autor | Muestra Autor | Nombre Muestra Autor | Parámetros | [19 empty] | Grado de Meteorización | Coordenadas |  | Coordenadas UTM 19S
[5 empty] | Gs | Clasificación USCS | dmin (kN/m3) | dmax (kN/m3) | LL (%) | LL (%) caida de cono | LP (%) | IP (%) | w (%) | γ (kN/m3) | γd (kN/m3) | c máx (kPa) | c residual (kPa) | phi máx (°) | phi residual (°) | e (%) | qu (Mpa) | E (Mpa) | v | k (m/s2) |  | Latitud | Longitud | Norte | Este
MC | 0001 | Cabrera, 2007 | M1 | km 98,3 | 2.79 |  |  |  | - |  |  |  | 1.61 | 23.544 | 27.2718 | 127.49 | 98.07 | 16 | 41 | 0.22 |  |  |  |  | III
| 0002 |  | M2 | km 100,8 | 2.71 |  |  |  | 28.8 |  |  |  | 0.92 | 21.4839 | 26.487 |  |  |  |  | 0.17 | [7 empty] | 262194 | 6334363
| 0003 |  | M3 | km 105,4 | 2.81 |  |  |  | 25.97 |  |  |  | 0.95 | 25.8984 | 27.468 |  |  |  |  | 0.18 | [7 empty] | 259761 | 6337923
| 0004 | Flandes, 2017 | M1E2 |  | 2.69 | SM |  |  | 29.52 |  | 29.03 | 0.49 | 11.5 | 20.09 | 18.02 | 18.1 | 0 | 43.6 | 36.2 | 0.33 | 0.724 | 27.6 | 0.236 | 1,06x10E-6 | III | 36°45’50.5’’S | 72°59’44.5’’W
| 0005 |  | M1E1 |  | 2.66 | SM |  |  | 32.35 |  | 30.01 | 2.34 | 16.3 | 19.6 | 16.85 | 0 | 0 | 40.67 | 23.03 | 0.39 | 0.397 | 23.63 | 0.203 | 9,72x10E-8 | IV | 36°45’50.5’’S | 72°59’44.5’’W
| 0006 |  | M2-QJ |  | 2.66 | SM-SC |  |  | 35.18 |  | 30.64 | 4.54 | 4.6 | 16.58 | 15.85 | 2.18 | 0 | 36.2 | - | 0.427 | 0.979 | 15.33 | 0.161 | 1,06x10E-7 | V | 36°51’00.5’’S | 73°02’46.0’’W
| 0007 | Rodríguez, 2015 | F-1 | Fundo Trongol | 2.583 | SM | 8.792 | 13.4 | NP | 46 | NP | NP |  |  |  |  | 6.19 |  | 36.6 | [8 empty] | 136732 | 5828107
| 0008 |  | F-2 | Fundo Caballo de Palo | 2.64 | SM | 9.578 | 14.06 | NP | 46 | NP | NP |  |  |  |  | 16.32 |  | 29.5 | [8 empty] | 140983 | 5836135
| 0009 |  | F-3 | Fundo El Encanto | 2.651 | SM | 9.277 | 13.57 | NP | 51 | NP | NP |  |  |  |  | 14.35 |  | 29.5 | [8 empty] | 138173 | 5838950
| 000A |  | F-4 | Parcela 11 Maintenrehue | 2.648 | CL | 8.397 | 11.73 | 47 | 45 | NP | 47 |  |  |  |  | 6.42 |  | 32.4 | [8 empty] | 164925 | 5823272
| 000B |  | F-6 | Parcelas Cabrera | 2.69 | SM | 8.865 | 12.16 | NP | 40 | NP | NP |  |  |  | 10.56 | 5.15 | 44.3 | 37.4 | [8 empty] | 136065 | 5852733
| 000C |  | F-7 | Fundo Carilebu y otros | 2.72 | ML |  |  | 38 | 45 | 28 | 10 |  |  |  | 14.35 | 31.5 | [10 empty] | 129929 | 5750197
| 000D |  | F-8 | Fundo Alto molul | 2.629 | SM | 9.415 | 14.3 | NP | 45 | NP | NP |  |  |  | 3.28 | 44.9 | 13.15 | 30.6 | [8 empty] | 176997 | 5641032

## TR
cod_suelo | cod_muestra | Autor | Muestra Autor | Nombre Muestra Autor | Parámetros | [11 empty] | Coordenadas |  | Coordenadas UTM 19S |  | Profundidad (m)
[5 empty] | Gs | Clasificación USCS | LL (%) | LP (%) | IP (%) | w (%) | γ (kN/m3) | γd (kN/m3) | c máx (kPa) | c residual (kPa) | phi máx (°) | phi residual (°) | Latitud | Longitud | Norte | Este
TR | 0001 | Hermosilla, 2012 | M-1 |  | 3.09 | MH | 142 | 92 | 50 | 76.2 | 12.1644 | 6.867 |  |  |  |  | 39° 49 ́ 51′′ S | 073° 16 ́ 8′′ W |  |  | 1.8
| 0002 |  | M-2 |  | 2.82 | MH | 107 | 71 | 36 | 61.6 | 13.9302 | 8.6328 |  |  |  |  | 39° 49 ́ 58′′ S | 073° 15 ́ 59′′ W |  |  | 1.9
| 0003 |  | M-15 |  | - | MH | 121 | 89 | 32 | 48.6 | 1.34397 | 9.0252 |  |  |  |  | 39° 51 ́03′′ S | 073° 12 ́ 47′′ W |  |  | 1.55
| 0004 |  | M-19 |  | 2.96 | MH | 50 | 35 | 15 | 25 | 15.3036 | 12.2625 |  |  |  |  | 40° 34 ́12′′ S | 073° 10 ́ 31′′ W |  |  | 2.1
| 0005 |  | M-25 |  | 3.04 | MH | 155 | 69 | 86 | 82.9 | 12.9492 | 7.0632 |  |  |  |  | 38° 51`33′′ S | 72° 37`16′′ W |  |  | 6.8
| 0006 |  | M-26 |  | 2.69 | MH | 137 | 72 | 65 | 100.2 | 13.1454 | 6.5727 |  |  |  |  | 38° 51`35′′ S | 72° 37`17′′ W |  |  | 3.6
| 0007 |  | M-29 |  | - | MH | 93 | 57 | 36 | 45.6 | 15.2055 | 10.4967 |  |  |  |  | 38° 51`35′′ S | 72° 37`17′′ W |  |  | 1.5
| 0008 |  | M-30 |  | - | MH | 90 | 65 | 25 | 40.1 | 10.6929 | 7.6518 |  |  |  |  | 38° 51`33′′ S | 72° 37`16′′ W |  |  | 0.7
| 0009 |  | M-31 |  | - | MH | 154 | 81 | 73 | 92.9 | 12.1644 | 6.2784 |  |  |  |  | 38° 51`33′′ S | 72° 37`16′′ W |  |  | 5.25
| 000A |  | M-33 |  | - | MH | 176 | 87 | 89 | 100.5 | 12.8511 | 6.3765 |  |  |  |  | 38° 51`33′′ S | 72° 37`17′′ W |  |  | 5
| 000B |  | M-40 |  | - | MH | 158 | 106 | 52 | 99.4 | 13.1454 | 6.5727 |  |  |  |  | 41° 06` 32′′ S | 73° 02`41′′ W |  |  | 0.77
| 000C |  | M-43 |  | 3.01 | MH | 70 | 46 | 24 | 55.1 | 13.9302 | 8.9271 |  |  |  |  | 39° 49`05′′ S | 73° 14` 57′′ W |  |  | 1.4
| 000D |  | M-47 |  | - | ML | 64 | 46 | 18 | 33.9 | 14.3226 | 10.6929 |  |  |  |  | 39° 48 ́27′′ S | 73° 15` 57′′ W |  |  | 0.5
| 000E |  | M-49 |  | - | ML | 86 | 43 | 43 | 46.9 | 14.8131 | 10.1043 |  |  |  |  | 39° 48 ́27′′ S | 73° 15` 57′′ W |  |  | 2.45
| 000F |  | M-73 |  | - | SM | 84 | 48 | 36 | 39.1 | 15.1074 | 10.8891 |  |  |  |  | 40° 16 ́39′′ S | 73° 04 ́52′′ W |  |  | 2.05
| 000G |  | M-82 |  | - | MH | 81 | 47 | 34 | 33.8 | 14.6169 | 10.8891 |  |  |  |  | 40° 35 ́49′′ S | 73° 07' ́12′′ W |  |  | 2.5
| 000H | Romero et al., 2021 |  |  | 2.49 | MH | 110 | 80 | 30 |  |  | 9.76 | 18.7 | 29 |  |  | 36°47′26.85′′ S | 71° 46′52.37′′ W
| 000I | Verdugo y Paredes, 2004 | Santa Bárbara |  |  | MH | 108 | 70 | 38 |  |  | 7.75 | 98.1 | 0 | 37.5 | 39
| 000J |  | Chillán |  |  | MH | 160 | 110 | 59 |  |  | 4.905 | 49.05 | 0 | 30 | 43.3
000K

## AB
cod_suelo | cod_muestra | Autor | Muestra Autor | Nombre Muestra Autor | Parámetros | [11 empty] | Coordenadas |  | Coordenadas UTM 19S
[5 empty] | Gs | Clasificación USCS | LL (%) | LP (%) | IP (%) | e | γ (kN/m3) | γd (kN/m3) | c máx (kPa) | c residual (kPa) | phi máx (°) | phi residual (°) | Latitud | Longitud | Norte | Este

## MZ
cod_suelo | cod_muestra | Autor | Muestra Autor | Nombre Muestra Autor | Parámetros | [11 empty] | Coordenadas |  | Coordenadas UTM 19S
[5 empty] | Gs | Clasificación USCS | LL (%) | LP (%) | IP (%) | e | γ (kN/m3) | γd (kN/m3) | c máx (kPa) | c residual (kPa) | phi máx (°) | phi residual (°) | Latitud | Longitud | Norte | Este
MZ | 0001 | Ortiz, 2010 |  | Mazacote Santos Mardones |  | CH | 54 | 22 | 32 |  |  |  | 13.2 |  | 30.3
| 0002 | Ortiz, 2010 |  | Mazacote CERECO |  | CL | 26.6 | 18.3 | 8.3 | [6 empty] | 28.09